## Состояние ДО
Таблица 1
Оценка состояния дорожных одежд и дорожных покрытий
Длина от начала дороги | Длина участка измерения | Бальная оценка в соответствии с ОДМ 218.4.039-2018. табл. 4.5 |  | Нормативная бальная оценка | Состояние проезжей части
|  | прямое направление | обратное направление |  | прямое направление | обратное направление
100 | 100 | 3.6682 | 3.896 | 4 | ненорматив | ненорматив
200 | 100 | 3.9987 | 3.7399 | 4 | ненорматив | ненорматив
300 | 100 | 3.523 | 3.966 | 4 | ненорматив | ненорматив
Заключение: Автомобильная дорога по наличию повреждений проезжей части находится в ненормативном состоянии 100%.

## состояние ЗП
Таблица 2
Оценка состояния земляного полотна и водоотвода.
Измеряемый параметр | Адрес участка, м
| 0-100 | 100-200 | 200-300
Оценка соответсвия
Водоотвод | не обеспечен | не обеспечен | не обеспечен
Обочины | не соответст. НТД | не соответст. НТД | не соответст. НТД
Откосы земляного полотна | не соответст. НТД | не соответст. НТД | не соответст. НТД
Заключение: При визуальной оценке состояния земляного полотна и водоотвода выявлены отклонения.

## ровность
Таблица 3
Оценка продольной ровности IRI
Начало участка, км | Конец участка, км | Ровность по индексу IRI, м/км, не более (ГОСТ Р 50597-2017, табл. 5.1) | Полоса 1 | Полоса 1
|  |  | лево | право
0 | 0.1 | 7.5 | 18.1227 | 11.6505
0.1 | 0.2 | 7.5 | 22.684 | 21.0882
0.2 | 0.3 | 7.5 | 22.1737 | 22.5288
Заключение: Продольная ровность соответсвует ГОСТ Р 50597-2017 на 10%.
Продольная ровность не соответсвует ГОСТ Р 50597-2017 на 90%

## Колейность
Таблица 4
Оценка поперечной ровность (колейности) дорожного покрытия
Местоположение, км | лево |  | право |  | Допустимое значение, мм
| Полоса 1 |  | Полоса 1
| Внутренняя, мм | Внешняя, мм | Внутренняя, мм | Внешняя, мм
0 | 11.4978 | 13.7964 | 17.8087 | 19.8336 | 30
0.1 | 32.4917 | 18.1435 | 21.8827 | 14.4749 | 30
0.2 | 28.4874 | 20.8092 | 15.4498 | 23.8541 | 30
0.3 | 13.4426 | 33.2176 | 25.7328 | 32.2608 | 30
Заключение: Автомобильная дорога по показателю поперечной ровности находится в ненормативном состоянии на 80% в нормативном состоянии 20% по ГОСТ Р 50597-2017.

## Ширина покрытия
Таблица 5
Результаты проверки качества покрытия по параметру "ширина слоя"
Км | Ширина проезжей части, м
0 | 3.6167
0.1 | 3.4726
0.2 | 3.6516
0.3 | 3.6074

## продольные уклоны
Таблица 6
Ведомость продольных уклонов
км | Продольные уклоны, ‰ | Продольные уклоны, ‰ | Продольные уклоны, ‰
|  | Продольные уклоны, ‰ | Продольные уклоны, ‰
1 | 2 | 5 | 6
0 | 3.4353 | -21 | -20
0.1 | 2.8336 | -19 | -19
0.2 | 2.9845 | -24 | -21
0.3 | 1.6109 | -21 | -19

## Уклоны рабоч (2)
Таблица 7
Результаты проверки качества по параметру "поперечные уклоны покрытия"
км | Поперечные уклоны, ‰.
| Лево | Право
1 | 2 | 3
0 | 17.1003 | 24.8318
0.1 | 14.1875 | 20.4583
0.2 | 15.6885 | 20.574
0.3 | 19.2322 | 19.6038