## Состояние ДО
Таблица 1
Оценка состояния дорожных одежд и дорожных покрытий
Длина от начала дороги | Длина участка измерения | Бальная оценка в соответствии с ОДМ 218.4.039-2018. табл. 4.5 |  | Нормативная бальная оценка | Состояние проезжей части
|  | прямое направление | обратное направление |  | прямое направление | обратное направление
100 | 100 | 3.5039 | 4.1819 | 4 | ненорматив | норматив
200 | 100 | 4.1224 | 4.1379 | 4 | норматив | норматив
300 | 100 | 4.1693 | 3.528 | 4 | норматив | ненорматив
400 | 100 | 3.8865 | 4.1564 | 4 | ненорматив | норматив
500 | 100 | 3.5499 | 3.9478 | 4 | ненорматив | ненорматив
600 | 100 | 3.8878 | 3.7789 | 4 | ненорматив | ненорматив
640 | 40 | 4.0747 | 3.7167 | 4 | норматив | ненорматив
Заключение: Автомобильная дорога по наличию повреждений проезжей части находится в нормативном состоянии на 15% и ненормативном состоянии 85%.

## состояние ЗП
Таблица 2
Оценка состояния земляного полотна и водоотвода.
Измеряемый параметр | Адрес участка, м
| 0-200 | 200-400 | 400-600 | 600-640
Оценка соответсвия
Водоотвод | не обеспечен | обеспечен | не обеспечен | не обеспечен
Обочины | не соответст. НТД | соответст. НТД | не соответст. НТД | не соответст. НТД
Откосы земляного полотна | не соответст. НТД | соответст. НТД | не соответст. НТД | не соответст. НТД
Заключение: При визуальной оценке состояния земляного полотна и водоотвода выявлены отклонения.

## ровность
Таблица 3
Оценка продольной ровности IRI
Начало участка, км | Конец участка, км | Ровность по индексу IRI, м/км, не более (ГОСТ Р 50597-2017, табл. 5.1) | Полоса 1 | Полоса 1
|  |  | лево | право
0 | 0.1 | 7.5 | 16.5943 | 11.0644
0.1 | 0.2 | 7.5 | 14.6333 | 12.9852
0.2 | 0.3 | 7.5 | 18.8861 | 20.8143
0.3 | 0.4 | 7.5 | 19.8533 | 15.4577
0.4 | 0.5 | 7.5 | 12.4073 | 11.0753
0.5 | 0.6 | 7.5 | 20.4299 | 22.6935
0.6 | 0.64 | 7.5 | 10.5415 | 19.0016
Заключение: Продольная ровность не соответсвует ГОСТ Р 50597-2017 на 100%.

## Колейность
Таблица 4
Оценка поперечной ровность (колейности) дорожного покрытия
Местоположение, км | лево |  | право |  | Допустимое значение, мм
| Полоса 1 |  | Полоса 1
| Внутренняя, мм | Внешняя, мм | Внутренняя, мм | Внешняя, мм
0 | 13.3544 | 31.979 | 22.7108 | 20.8377 | 30
0.1 | 14.2196 | 30.0843 | 33.121 | 26.3655 | 30
0.2 | 22.0279 | 24.5712 | 34.5625 | 25.318 | 30
0.3 | 11.8191 | 14.2676 | 10.1501 | 20.2322 | 30
0.4 | 22.2804 | 23.9234 | 14.935 | 16.7353 | 30
0.5 | 12.1745 | 26.4487 | 32.4095 | 27.6001 | 30
0.6 | 30.1128 | 17.39 | 17.7299 | 24.5294 | 30
0.64 | 10.8164 | 29.0479 | 16.963 | 28.0477 | 30
Заключение: Автомобильная дорога по показателю поперечной ровности находится в ненормативном состоянии на 80% в нормативном состоянии 20% по ГОСТ Р 50597-2017.

## Ширина покрытия
Таблица 5
Результаты проверки качества покрытия по параметру "ширина слоя"
Км | Ширина проезжей части, м
0 | 5.2521
0.1 | 4.4281
0.2 | 5.5229
0.3 | 4.3228
0.4 | 4.8275
0.5 | 4.386
0.6 | 4.7487
0.64 | 5.4787

## продольные уклоны
Таблица 6
Ведомость продольных уклонов
км | Продольные уклоны, ‰ | Продольные уклоны, ‰ | Продольные уклоны, ‰
|  | Продольные уклоны, ‰ | Продольные уклоны, ‰
1 | 2 | 5 | 6
0 | 3.7773 | -21 | -20
0.1 | 3.5217 | -19 | -19
0.2 | 4.0281 | -24 | -21
0.3 | 2.6521 | -21 | -19
0.4 | 3.4127 | -16 | -20
0.5 | 0.47188 | -20 | -23
0.6 | 3.316
0.64 | 0.46999 | -21 | -19

## Уклоны рабоч (2)
Таблица 7
Результаты проверки качества по параметру "поперечные уклоны покрытия"
км | Поперечные уклоны, ‰.
| Лево | Право
1 | 2 | 3
0 | 18.9613 | 17.5274
0.1 | 22.3157 | 15.0034
0.2 | 20.1184 | 24.7544
0.3 | 24.4344 | 16.5257
0.4 | 24.1735 | 23.0328
0.5 | 15.8214 | 19.9689
0.6 | 21.5556 | 19.3437
0.64 | 23.0251 | 19.0282