## Состояние ДО
Таблица 1
Оценка состояния дорожных одежд и дорожных покрытий
Длина от начала дороги | Длина участка измерения | Бальная оценка в соответствии с ОДМ 218.4.039-2018. табл. 4.5 |  | Нормативная бальная оценка | Состояние проезжей части
|  | прямое направление | обратное направление |  | прямое направление | обратное направление
100 | 100 | 3.8572 | 3.5974 | 4 | ненорматив | ненорматив
200 | 100 | 3.8394 | 3.5546 | 4 | ненорматив | ненорматив
300 | 100 | 4.2355 | 3.5548 | 4 | норматив | ненорматив
400 | 100 | 4.0625 | 4.0081 | 4 | норматив | норматив
410 | 10 | 3.8062 | 4.2875 | 4 | ненорматив | норматив
Заключение: Автомобильная дорога по наличию повреждений проезжей части находится в нормативном состоянии на 60% и ненормативном состоянии 40%.

## состояние ЗП
Таблица 2
Оценка состояния земляного полотна и водоотвода.
Измеряемый параметр | Адрес участка, м
| 0-100 | 100-200 | 200-300 | 300-410
Оценка соответсвия
Водоотвод | не обеспечен | обеспечен | обеспечен | обеспечен
Обочины | не соответст. НТД | соответст. НТД | не соответст. НТД | соответст. НТД
Откосы земляного полотна | не соответст. НТД | соответст. НТД | не соответст. НТД | соответст. НТД
Заключение: При визуальной оценке состояния земляного полотна и водоотвода выявлены отклонения.

## ровность
Таблица 3
Оценка продольной ровности IRI
Начало участка, км | Конец участка, км | Ровность по индексу IRI, м/км, не более (ГОСТ Р 50597-2017, табл. 5.1) | Полоса 1 | Полоса 1
|  |  | лево | право
0 | 0.1 | 6.5 | 7.8776 | 6.5122
0.1 | 0.2 | 6.5 | 7.7702 | 6.4572
0.2 | 0.3 | 6.5 | 9.3981 | 6.645
0.3 | 0.4 | 6.5 | 8.8857 | 8.5168
0.4 | 0.41 | 6.5 | 7.3247 | 7.6276
Заключение: Продольная ровность соответсвует ГОСТ Р 50597-2017 на 20%.
Продольная ровность не соответсвует ГОСТ Р 50597-2017 на 80%.

## Колейность
Таблица 4
Оценка поперечной ровность (колейности) дорожного покрытия
Местоположение, км | лево |  | право |  | Допустимое значение, мм
| Полоса 1 |  | Полоса 1
| Внутренняя, мм | Внешняя, мм | Внутренняя, мм | Внешняя, мм
0 | 17.8484 | 17.7764 | 13.7599 | 14.8793 | 20
0.1 | 24.9187 | 22.7112 | 23.9423 | 23.4897 | 20
0.2 | 15.4979 | 19.3323 | 11.0077 | 23.3878 | 20
0.3 | 16.1794 | 24.525 | 12.9159 | 21.1611 | 20
0.4 | 18.5862 | 10.4899 | 19.329 | 16.1898 | 20
0.41 | 21.869 | 14.3694 | 19.995 | 15.5131 | 20
Заключение: Автомобильная дорога по показателю поперечной ровности находится в ненормативном состоянии на 20% в нормативном состоянии 80% по ГОСТ Р 50597-2017.

## Ширина покрытия
Таблица 5
Результаты проверки качества покрытия по параметру "ширина слоя"
Км | Ширина проезжей части, м
0 | 5.9745
0.1 | 5.9782
0.2 | 5.9688
0.3 | 5.9995
0.4 | 5.9953
0.41 | 5.9943

## продольные уклоны
Таблица 6
Ведомость продольных уклонов
км | Продольные уклоны, ‰ | Продольные уклоны, ‰ | Продольные уклоны, ‰
|  | Продольные уклоны, ‰ | Продольные уклоны, ‰
1 | 2 | 5 | 6
0 | 4.4825 | -21 | -20
0.1 | 1.4382 | -19 | -19
0.2 | 2.0145 | -24 | -21
0.3 | 0.19705 | -21 | -19
0.4 | 0.1181 | -16 | -20
0.41 | 2.5276 | -20 | -23

## Уклоны рабоч (2)
Таблица 7
Результаты проверки качества по параметру "поперечные уклоны покрытия"
км | Поперечные уклоны, ‰.
| Лево | Право
1 | 2 | 3
0 | 18.3703 | 15.485
0.1 | 14.4689 | 17.4829
0.2 | 22.0256 | 22.9952
0.3 | 14.4547 | 17.1032
0.4 | 20.7704 | 24.8288
0.41 | 18.9433 | 13.3973