## Состояние ДО
Таблица 1
Оценка состояния дорожных одежд и дорожных покрытий
Длина от начала дороги | Длина участка измерения | Бальная оценка в соответствии с ОДМ 218.4.039-2018. табл. 4.5 |  | Нормативная бальная оценка | Состояние проезжей части
|  | прямое направление | обратное направление |  | прямое направление | обратное направление
100 | 100 | 3.7372 | 4.0807 | 4 | ненорматив | норматив
200 | 100 | 3.5274 | 3.7914 | 4 | ненорматив | ненорматив
300 | 100 | 3.9901 | 4.0044 | 4 | ненорматив | норматив
400 | 100 | 3.8999 | 3.6542 | 4 | ненорматив | ненорматив
450 | 50 | 3.9152 | 3.8561 | 4 | ненорматив | ненорматив
Заключение: Автомобильная дорога по наличию повреждений проезжей части находится в нормативном состоянии на 10% и ненормативном состоянии 90%.

## состояние ЗП
Таблица 2
Оценка состояния земляного полотна и водоотвода.
Измеряемый параметр | Адрес участка, м
| 0-100 | 100-200 | 200-300 | 300-400 | 400-450
Оценка соответсвия
Водоотвод | не обеспечен | не обеспечен | не обеспечен | не обеспечен | не обеспечен
Обочины | не соответст. НТД | не соответст. НТД | не соответст. НТД | не соответст. НТД | не соответст. НТД
Откосы земляного полотна | не соответст. НТД | не соответст. НТД | не соответст. НТД | не соответст. НТД | не соответст. НТД
Заключение: При визуальной оценке состояния земляного полотна и водоотвода выявлены отклонения.

## ровность
Таблица 3
Оценка продольной ровности IRI
Начало участка, км | Конец участка, км | Ровность по индексу IRI, м/км, не более (ГОСТ Р 50597-2017, табл. 5.1) | Полоса 1 | Полоса 1
|  |  | лево | право
0 | 0.1 | 7.5 | 21.0508 | 20.0316
0.1 | 0.2 | 7.5 | 23.3701 | 21.3625
0.2 | 0.3 | 7.5 | 10.0285 | 21.1533
0.3 | 0.4 | 7.5 | 10.4494 | 19.6777
0.4 | 0.45 | 7.5 | 18.7976 | 12.3359
Заключение: Продольная ровность не соответсвует ГОСТ Р 50597-2017 на 100%.

## Колейность
Таблица 4
Оценка поперечной ровность (колейности) дорожного покрытия
Местоположение, км | лево |  | право |  | Допустимое значение, мм
| Полоса 1 |  | Полоса 1
| Внутренняя, мм | Внешняя, мм | Внутренняя, мм | Внешняя, мм
0 | 18.0015 | 23.7875 | 13.2996 | 18.8067 | 30
0.1 | 24.3313 | 20.9343 | 33.1122 | 24.5876 | 30
0.2 | 27.5409 | 15.8773 | 31.8798 | 19.0241 | 30
0.3 | 23.3379 | 20.4258 | 18.2726 | 29.9902 | 30
0.4 | 33.7266 | 18.7248 | 32.341 | 20.4292 | 30
0.45 | 28.0765 | 11.0972 | 16.5462 | 16.1396 | 30
Заключение: Автомобильная дорога по показателю поперечной ровности находится в ненормативном состоянии на 80% в нормативном состоянии 20% по ГОСТ Р 50597-2017.

## Ширина покрытия
Таблица 5
Результаты проверки качества покрытия по параметру "ширина слоя"
Км | Ширина проезжей части, м
0 | 4.5133
0.1 | 4.4266
0.2 | 4.2377
0.3 | 4.6532
0.4 | 4.6628
0.45 | 4.2771

## продольные уклоны
Таблица 6
Ведомость продольных уклонов
км | Продольные уклоны, ‰ | Продольные уклоны, ‰ | Продольные уклоны, ‰
|  | Продольные уклоны, ‰ | Продольные уклоны, ‰
1 | 2 | 5 | 6
0 | 5.5195 | -21 | -20
0.1 | 0.3968 | -19 | -19
0.2 | 4.0946 | -24 | -21
0.3 | 2.5814 | -21 | -19
0.4 | 0.31208 | -16 | -20
0.45 | 0.38865 | -21 | -19

## Уклоны рабоч (2)
Таблица 7
Результаты проверки качества по параметру "поперечные уклоны покрытия"
км | Поперечные уклоны, ‰.
| Лево | Право
1 | 2 | 3
0 | 24.6267 | 24.8088
0.1 | 16.4052 | 18.9501
0.2 | 21.3316 | 19.3387
0.3 | 20.6744 | 16.9175
0.4 | 14.5536 | 17.9436
0.45 | 12.3475 | 13.2014