## Состояние ДО
Таблица 1
Оценка состояния дорожных одежд и дорожных покрытий
Длина от начала дороги | Длина участка измерения | Бальная оценка в соответствии с ОДМ 218.4.039-2018. табл. 4.5 |  | Нормативная бальная оценка | Состояние проезжей части
|  | прямое направление | обратное направление |  | прямое направление | обратное направление
100 | 100 | 3.9335 | 4.2542 | 4 | ненорматив | норматив
200 | 100 | 4.0859 | 4.1993 | 4 | норматив | норматив
300 | 100 | 3.6766 | 4.2335 | 4 | ненорматив | норматив
400 | 100 | 4.257 | 4.2373 | 4 | норматив | норматив
500 | 100 | 3.6762 | 3.5145 | 4 | ненорматив | ненорматив
600 | 100 | 4.2471 | 4.2075 | 4 | норматив | норматив
700 | 100 | 4.4637 | 4.3524 | 4 | норматив | норматив
800 | 100 | 3.7889 | 4.1075 | 4 | ненорматив | норматив
900 | 100 | 3.744 | 3.5359 | 4 | ненорматив | ненорматив
1000 | 100 | 4.518 | 3.7401 | 4 | норматив | ненорматив
1100 | 100 | 3.5706 | 4.5455 | 4 | ненорматив | норматив
1200 | 100 | 4.3037 | 4.0188 | 4 | норматив | норматив
1300 | 100 | 3.6731 | 3.8317 | 4 | ненорматив | ненорматив
1400 | 100 | 4.011 | 3.5298 | 4 | норматив | ненорматив
1500 | 100 | 4.1521 | 3.5572 | 4 | норматив | ненорматив
1600 | 100 | 4.4958 | 4.2458 | 4 | норматив | норматив
1700 | 100 | 3.7498 | 3.7064 | 4 | ненорматив | ненорматив
1721 | 21 | 3.691 | 4.3104 | 4 | ненорматив | норматив
Заключение: Автомобильная дорога по наличию повреждений проезжей части находится в нормативном состоянии на 80% и ненормативном состоянии 20%.

## состояние ЗП
Таблица 2
Оценка состояния земляного полотна и водоотвода.
Измеряемый параметр | Адрес участка, м
| 0-350 | 350-700 | 700-1050 | 1050-1400 | 1400-1721
Оценка соответсвия
Водоотвод | обеспечен | обеспечен | обеспечен | обеспечен | обеспечен
Обочины | соответст. НТД | соответст. НТД | не соответст. НТД | соответст. НТД | не соответст. НТД
Откосы земляного полотна | соответст. НТД | соответст. НТД | не соответст. НТД | соответст. НТД | не соответст. НТД
Заключение: При визуальной оценке состояния земляного полотна и водоотвода выявлены отклонения.

## ровность
Таблица 3
Оценка продольной ровности IRI
Начало участка, км | Конец участка, км | Ровность по индексу IRI, м/км, не более (ГОСТ Р 50597-2017, табл. 5.1) | Полоса 1 | Полоса 1
|  |  | лево | право
0 | 0.1 | 6.5 | 8.2929 | 9.669
0.1 | 0.2 | 6.5 | 7.4922 | 10.158
0.2 | 0.3 | 6.5 | 13.5188 | 6.9979
0.3 | 0.4 | 6.5 | 12.0403 | 9.4775
0.4 | 0.5 | 6.5 | 9.8982 | 13.5555
0.5 | 0.6 | 6.5 | 11.5193 | 12.9911
0.6 | 0.7 | 6.5 | 8.2997 | 6.3161
0.7 | 0.8 | 6.5 | 7.2422 | 6.9813
0.8 | 0.9 | 6.5 | 12.2243 | 11.1316
0.9 | 1 | 6.5 | 10.2598 | 11.3004
1 | 1.1 | 6.5 | 8.5949 | 6.1653
1.1 | 1.2 | 6.5 | 11.6297 | 10.059
1.2 | 1.3 | 6.5 | 6.301 | 10.3097
1.3 | 1.4 | 6.5 | 8.5403 | 6.9227
1.4 | 1.5 | 6.5 | 9.9063 | 6.6146
1.5 | 1.6 | 6.5 | 6.5068 | 9.2177
1.6 | 1.7 | 6.5 | 12.273 | 7.0614
1.7 | 1.721 | 6.5 | 9.0619 | 12.3428
Заключение: Продольная ровность соответсвует ГОСТ Р 50597-2017 на 40%.
Продольная ровность не соответсвует ГОСТ Р 50597-2017 на 60%.

## Колейность
Таблица 4
Оценка поперечной ровность (колейности) дорожного покрытия
Местоположение, км | лево |  | право |  | Допустимое значение, мм
| Полоса 1 |  | Полоса 1
| Внутренняя, мм | Внешняя, мм | Внутренняя, мм | Внешняя, мм
0 | 15.3898 | 21.3652 | 22.9428 | 13.5746 | 20
0.1 | 19.7382 | 11.3514 | 14.5454 | 23.5659 | 20
0.2 | 17.2159 | 23.244 | 21.6248 | 18.5744 | 20
0.3 | 22.1222 | 12.5768 | 16.2039 | 19.7329 | 20
0.4 | 16.7919 | 10.5981 | 15.9645 | 16.0499 | 20
0.5 | 19.7349 | 20.6446 | 22.1564 | 17.9869 | 20
0.6 | 14.2803 | 20.7592 | 10.6108 | 11.9678 | 20
0.7 | 22.0439 | 16.3465 | 15.9521 | 24.1173 | 20
0.8 | 11.9924 | 14.9812 | 18.9868 | 24.3633 | 20
0.9 | 22.0584 | 13.3371 | 14.6243 | 14.624 | 20
1 | 13.256 | 20.6705 | 15.9418 | 16.3922 | 20
1.1 | 19.1466 | 13.636 | 15.8366 | 15.5381 | 20
1.2 | 12.2805 | 12.8371 | 23.3538 | 20.5222 | 20
1.3 | 16.9159 | 10.4058 | 11.7756 | 24.4207 | 20
1.4 | 11.5083 | 18.6913 | 24.4005 | 10.5478 | 20
1.5 | 18.3091 | 22.8495 | 15.8945 | 18.6646 | 20
1.6 | 24.7095 | 14.2188 | 21.9343 | 23.4431 | 20
1.7 | 23.4241 | 21.1725 | 12.6367 | 23.7372 | 20
1.721 | 16.6775 | 11.459 | 22.3013 | 24.5505 | 20
Заключение: Автомобильная дорога по показателю поперечной ровности находится в ненормативном состоянии на 40% в нормативном состоянии 60% по ГОСТ Р 50597-2017.

## Ширина покрытия
Таблица 5
Результаты проверки качества покрытия по параметру "ширина слоя"
Км | Ширина проезжей части, м
0 | 5.9507
0.1 | 5.9511
0.2 | 5.9734
0.3 | 5.9783
0.4 | 5.9616
0.5 | 5.9566
0.6 | 5.9787
0.7 | 5.9508
0.8 | 5.9624
0.9 | 5.9576
1 | 5.9838
1.1 | 5.9851
1.2 | 5.9522
1.3 | 5.9756
1.4 | 5.9535
1.5 | 5.968
1.6 | 5.9502
1.7 | 5.9724
1.721 | 5.9707

## продольные уклоны
Таблица 6
Ведомость продольных уклонов
км | Продольные уклоны, ‰ | Продольные уклоны, ‰ | Продольные уклоны, ‰
|  | Продольные уклоны, ‰ | Продольные уклоны, ‰
1 | 2 | 5 | 6
0 | 5.1638 | -21 | -20
0.1 | 2.3202 | -19 | -19
0.2 | 2.2316
0.3 | 3.313
0.4 | 3.079
0.5 | 2.0796
0.6 | 4.8732
0.7 | 1.9166
0.8 | 0.20338
0.9 | 1.6755
1 | 5.0455
1.1 | 4.636
1.2 | 5.3237
1.3 | 3.9807
1.4 | 2.0929
1.5 | 3.078
1.6 | 2.9161
1.7 | 1.3332 | -24 | -21
1.721 | 4.9184 | -21 | -19

## Уклоны рабоч (2)
Таблица 7
Результаты проверки качества по параметру "поперечные уклоны покрытия"
км | Поперечные уклоны, ‰.
| Лево | Право
1 | 2 | 3
0 | 20.7416 | 21.6988
0.1 | 22.5343 | 15.0296
0.2 | 16.874 | 22.343
0.3 | 24.8573 | 20.4432
0.4 | 23.2199 | 23.3614
0.5 | 18.3258 | 21.2576
0.6 | 17.2698 | 21.1991
0.7 | 18.6425 | 15.5893
0.8 | 20.4063 | 20.437
0.9 | 15.7952 | 23.438
1 | 24.7118 | 15.2555
1.1 | 17.9852 | 23.8714
1.2 | 19.5804 | 20.0859
1.3 | 15.0184 | 17.6326
1.4 | 19.5499 | 24.079
1.5 | 20.2561 | 22.2454
1.6 | 15.5928 | 19.1627
1.7 | 23.1133 | 21.4761
1.721 | 15.9161 | 15.9714