## Состояние ДО
Таблица 1
Оценка состояния дорожных одежд и дорожных покрытий
Длина от начала дороги | Длина участка измерения | Бальная оценка в соответствии с ОДМ 218.4.039-2018. табл. 4.5 |  | Нормативная бальная оценка | Состояние проезжей части
|  | прямое направление | обратное направление |  | прямое направление | обратное направление
100 | 100 | 4.3119 | 4.401 | 4 | норматив | норматив
200 | 100 | 3.8755 | 3.9634 | 4 | ненорматив | ненорматив
300 | 100 | 4.4978 | 4.0315 | 4 | норматив | норматив
400 | 100 | 3.8994 | 3.5195 | 4 | ненорматив | ненорматив
500 | 100 | 3.7986 | 4.2822 | 4 | ненорматив | норматив
600 | 100 | 3.5297 | 3.8642 | 4 | ненорматив | ненорматив
700 | 100 | 3.8922 | 3.9159 | 4 | ненорматив | ненорматив
800 | 100 | 3.6342 | 3.8508 | 4 | ненорматив | ненорматив
900 | 100 | 3.8762 | 3.54 | 4 | ненорматив | ненорматив
1000 | 100 | 3.9757 | 3.6972 | 4 | ненорматив | ненорматив
1100 | 100 | 3.8212 | 3.6855 | 4 | ненорматив | ненорматив
1200 | 100 | 3.6253 | 3.5676 | 4 | ненорматив | ненорматив
1300 | 100 | 3.8671 | 3.8151 | 4 | ненорматив | ненорматив
1400 | 100 | 3.791 | 3.9506 | 4 | ненорматив | ненорматив
1500 | 100 | 3.5201 | 3.7586 | 4 | ненорматив | ненорматив
1600 | 100 | 3.9026 | 3.8396 | 4 | ненорматив | ненорматив
1700 | 100 | 3.6958 | 3.8369 | 4 | ненорматив | ненорматив
1790 | 90 | 3.6089 | 3.5722 | 4 | ненорматив | ненорматив
Заключение: Автомобильная дорога по наличию повреждений проезжей части находится в нормативном состоянии на 20% и ненормативном состоянии 80%.

## состояние ЗП
Таблица 2
Оценка состояния земляного полотна и водоотвода.
Измеряемый параметр | Адрес участка, м
| 0-350 | 350-700 | 700-1050 | 1050-1400 | 1400-1790
Оценка соответсвия
Водоотвод | обеспечен | обеспечен | обеспечен | обеспечен | не обеспечен
Обочины | соответст. НТД | соответст. НТД | не соответст. НТД | соответст. НТД | не соответст. НТД
Откосы земляного полотна | соответст. НТД | соответст. НТД | не соответст. НТД | соответст. НТД | не соответст. НТД
Заключение: При визуальной оценке состояния земляного полотна и водоотвода выявлены отклонения.

## ровность
Таблица 3
Оценка продольной ровности IRI
Начало участка, км | Конец участка, км | Ровность по индексу IRI, м/км, не более (ГОСТ Р 50597-2017, табл. 5.1) | Полоса 1 | Полоса 1
|  |  | лево | право
0 | 0.1 | 6.5 | 10.5582 | 11.1177
0.1 | 0.2 | 6.5 | 13.521 | 10.2531
0.2 | 0.3 | 6.5 | 12.9939 | 9.3813
0.3 | 0.4 | 6.5 | 12.9303 | 11.4916
0.4 | 0.5 | 6.5 | 9.5364 | 9.7678
0.5 | 0.6 | 7.5 | 14.0704 | 17.0299
0.6 | 0.7 | 7.5 | 23.0305 | 22.763
0.7 | 0.8 | 7.5 | 16.0908 | 23.3881
0.8 | 0.9 | 7.5 | 12.4525 | 23.8481
0.9 | 1 | 7.5 | 21.7428 | 10.6577
1 | 1.1 | 7.5 | 19.9532 | 21.7529
1.1 | 1.2 | 7.5 | 18.6676 | 19.0783
1.2 | 1.3 | 7.5 | 13.8952 | 13.2274
1.3 | 1.4 | 7.5 | 19.5046 | 12.8177
1.4 | 1.5 | 7.5 | 23.9313 | 13.1629
1.5 | 1.6 | 7.5 | 23.6725 | 23.839
1.6 | 1.7 | 7.5 | 22.2183 | 23.0175
1.7 | 1.79 | 7.5 | 12.8078 | 23.6491
Заключение: Продольная ровность соответсвует ГОСТ Р 50597-2017 на 20%.
Продольная ровность не соответсвует ГОСТ Р 50597-2017 на 80%.

## Колейность
Таблица 4
Оценка поперечной ровность (колейности) дорожного покрытия
Местоположение, км | лево |  | право |  | Допустимое значение, мм
| Полоса 1 |  | Полоса 1
| Внутренняя, мм | Внешняя, мм | Внутренняя, мм | Внешняя, мм
0 | 17.4269 | 18.7563 | 16.0827 | 12.1675 | 20
0.1 | 23.6551 | 12.8952 | 10.9572 | 10.21 | 20
0.2 | 24.6636 | 18.5321 | 16.8841 | 14.5163 | 20
0.3 | 16.2055 | 22.4621 | 17.8687 | 21.6756 | 20
0.4 | 17.2367 | 10.9412 | 12.4911 | 14.9859 | 20
0.5 | 17.1345 | 13.0058 | 20.3709 | 13.3949 | 20
0.6 | 26.6947 | 17.7444 | 14.8216 | 20.1533 | 30
0.7 | 16.003 | 12.5672 | 28.3037 | 30.8378 | 30
0.8 | 21.2077 | 12.5353 | 31.7516 | 24.7177 | 30
0.9 | 32.7686 | 27.322 | 22.9486 | 17.8056 | 30
1 | 18.3654 | 10.6909 | 28.7161 | 17.4724 | 30
1.1 | 31.5678 | 11.4432 | 11.2875 | 31.4744 | 30
1.2 | 23.6055 | 10.8545 | 24.8626 | 14.3045 | 30
1.3 | 34.7311 | 13.5148 | 25.709 | 23.5861 | 30
1.4 | 29.4968 | 19.4381 | 11.394 | 13.6831 | 30
1.5 | 16.6682 | 31.7636 | 14.1701 | 25.7504 | 30
1.6 | 15.0506 | 17.3046 | 21.7539 | 33.2869 | 30
1.7 | 16.266 | 11.7916 | 16.7492 | 21.2885 | 30
1.79 | 14.1247 | 11.754 | 18.7127 | 20.7591 | 30
Заключение: Автомобильная дорога по показателю поперечной ровности находится в ненормативном состоянии на 80% в нормативном состоянии 20% по ГОСТ Р 50597-2017.

## Ширина покрытия
Таблица 5
Результаты проверки качества покрытия по параметру "ширина слоя"
Км | Ширина проезжей части, м
0 | 5.9931
0.1 | 5.9814
0.2 | 5.9799
0.3 | 5.9747
0.4 | 5.99
0.5 | 5.9706
0.6 | 5.5368
0.7 | 5.4814
0.8 | 5.3037
0.9 | 5.6805
1 | 5.6141
1.1 | 5.5711
1.2 | 5.647
1.3 | 5.3456
1.4 | 5.2156
1.5 | 5.4565
1.6 | 5.6807
1.7 | 5.4999
1.79 | 5.4093

## продольные уклоны
Таблица 6
Ведомость продольных уклонов
км | Продольные уклоны, ‰ | Продольные уклоны, ‰ | Продольные уклоны, ‰
|  | Продольные уклоны, ‰ | Продольные уклоны, ‰
1 | 2 | 5 | 6
0 | 0.4008 | -21 | -20
0.1 | 3.967 | -19 | -19
0.2 | 1.5552
0.3 | 3.3435
0.4 | 2.5236
0.5 | 0.51065
0.6 | 0.42068
0.7 | 3.8074
0.8 | 0.31912
0.9 | 0.51717
1 | 1.4753
1.1 | 4.0273
1.2 | 5.3111
1.3 | 5.0968
1.4 | 3.6476
1.5 | 2.4888
1.6 | 2.6365
1.7 | 3.0194 | -24 | -21
1.79 | 2.7549 | -21 | -19

## Уклоны рабоч (2)
Таблица 7
Результаты проверки качества по параметру "поперечные уклоны покрытия"
км | Поперечные уклоны, ‰.
| Лево | Право
1 | 2 | 3
0 | 17.6313 | 21.5873
0.1 | 12.6262 | 23.0806
0.2 | 16.5505 | 12.5436
0.3 | 17.4796 | 20.405
0.4 | 18.3515 | 24.9938
0.5 | 14.8394 | 24.4306
0.6 | 21.362 | 20.8076
0.7 | 17.3819 | 21.2544
0.8 | 18.4369 | 13.4804
0.9 | 18.4849 | 21.5511
1 | 19.375 | 15.0518
1.1 | 15.9074 | 16.4813
1.2 | 19.1202 | 17.456
1.3 | 12.9029 | 19.4881
1.4 | 13.1074 | 17.5911
1.5 | 23.1284 | 23.5874
1.6 | 12.884 | 23.3425
1.7 | 16.4927 | 23.9029
1.79 | 20.8218 | 21.9726