## Состояние ДО
Таблица 1
Оценка состояния дорожных одежд и дорожных покрытий
Длина от начала дороги | Длина участка измерения | Бальная оценка в соответствии с ОДМ 218.4.039-2018. табл. 4.5 |  | Нормативная бальная оценка | Состояние проезжей части
|  | прямое направление | обратное направление |  | прямое направление | обратное направление
100 | 100 | 3.6245 | 3.8217 | 4 | ненорматив | ненорматив
200 | 100 | 3.908 | 3.9359 | 4 | ненорматив | ненорматив
300 | 100 | 3.5353 | 3.9503 | 4 | ненорматив | ненорматив
350 | 50 | 3.7364 | 3.8578 | 4 | ненорматив | ненорматив
Заключение: Автомобильная дорога по наличию повреждений проезжей части находится в ненормативном состоянии на 100%.

## состояние ЗП
Таблица 2
Оценка состояния земляного полотна и водоотвода.
Измеряемый параметр | Адрес участка, м
| 0-100 | 100-200 | 200-300 | 300-350
Оценка соответсвия
Водоотвод | не обеспечен | не обеспечен | обеспечен | не обеспечен
Обочины | не соответст. НТД | не соответст. НТД | не соответст. НТД | не соответст. НТД
Откосы земляного полотна | не соответст. НТД | не соответст. НТД | не соответст. НТД | не соответст. НТД
Заключение: При визуальной оценке состояния земляного полотна и водоотвода выявлены отклонения.

## ровность
Таблица 3
Оценка продольной ровности IRI
Начало участка, км | Конец участка, км | Ровность по индексу IRI, м/км, не более (ГОСТ Р 50597-2017, табл. 5.1) | Полоса 1 | Полоса 1
|  |  | лево | право
0 | 0.1 | 6.5 | 9.0549 | 13.2018
0.1 | 0.2 | 6.5 | 9.3834 | 12.8451
0.2 | 0.3 | 6.5 | 14.5521 | 14.7286
0.3 | 0.35 | 6.5 | 12.444 | 10.012
Заключение: Продольная ровность не соответсвует ГОСТ Р 50597-2017 на 100%.

## Колейность
Таблица 4
Оценка поперечной ровность (колейности) дорожного покрытия
Местоположение, км | лево |  | право |  | Допустимое значение, мм
| Полоса 1 |  | Полоса 1
| Внутренняя, мм | Внешняя, мм | Внутренняя, мм | Внешняя, мм
0 | 20.7967 | 31.9405 | 13.4897 | 31.7864 | 25
0.1 | 27.4134 | 29.1425 | 11.5512 | 26.3837 | 25
0.2 | 12.737 | 20.5257 | 24.1161 | 29.3935 | 25
0.3 | 34.8461 | 34.5158 | 14.8897 | 34.1848 | 25
0.35 | 14.3989 | 33.1123 | 14.6887 | 24.8802 | 25
Заключение: Автомобильная дорога по показателю поперечной ровности находится в ненормативном состоянии на 80% в нормативном состоянии 20% по ГОСТ Р 50597-2017.

## Ширина покрытия
Таблица 5
Результаты проверки качества покрытия по параметру "ширина слоя"
Км | Ширина проезжей части, м
0 | 5.9517
0.1 | 5.927
0.2 | 5.9736
0.3 | 5.9465
0.35 | 5.9741

## продольные уклоны
Таблица 6
Ведомость продольных уклонов
км | Продольные уклоны, ‰ | Продольные уклоны, ‰ | Продольные уклоны, ‰
|  | Продольные уклоны, ‰ | Продольные уклоны, ‰
1 | 2 | 5 | 6
0 | 0.17924 | -21 | -20
0.1 | 3.282 | -19 | -19
0.2 | 3.6974 | -24 | -21
0.3 | 1.9113 | -21 | -19
0.35 | 5.0669 | -16 | -20

## Уклоны рабоч (2)
Таблица 7
Результаты проверки качества по параметру "поперечные уклоны покрытия"
км | Поперечные уклоны, ‰.
| Лево | Право
1 | 2 | 3
0 | 23.9775 | 21.6585
0.1 | 20.9161 | 15.1653
0.2 | 17.3383 | 17.7143
0.3 | 17.059 | 23.7641
0.35 | 12.5845 | 19.1898