## Состояние ДО
Таблица 1
Оценка состояния дорожных одежд и дорожных покрытий
Длина от начала дороги | Длина участка измерения | Бальная оценка в соответствии с ОДМ 218.4.039-2018. табл. 4.5 |  | Нормативная бальная оценка | Состояние проезжей части
|  | прямое направление | обратное направление |  | прямое направление | обратное направление
100 | 100 | 3.778159 | 3.860939 | 4 | ненорматив | ненорматив
200 | 100 | 3.639364 | 3.764067 | 4 | ненорматив | ненорматив
300 | 100 | 3.707996 | 3.926539 | 4 | ненорматив | ненорматив
400 | 100 | 3.899937 | 3.798862 | 4 | ненорматив | ненорматив
500 | 100 | 3.962914 | 3.802973 | 4 | ненорматив | ненорматив
600 | 100 | 3.678539 | 3.760102 | 4 | ненорматив | ненорматив
700 | 100 | 3.991702 | 3.872337 | 4 | ненорматив | ненорматив
800 | 100 | 3.874631 | 3.80232 | 4 | ненорматив | ненорматив
900 | 100 | 3.632296 | 3.563773 | 4 | ненорматив | ненорматив
1000 | 100 | 3.660242 | 3.896251 | 4 | ненорматив | ненорматив
1100 | 100 | 3.636756 | 3.99033 | 4 | ненорматив | ненорматив
Заключение: Автомобильная дорога по наличию повреждений проезжей части находится в ненормативном состоянии 100%.
[5 empty] | 0 | 0
0
#REF!

## состояние ЗП
Таблица 2
Оценка состояния земляного полотна и водоотвода.
Измеряемый параметр | Адрес участка, м
| 0-200 | 200-400 | 400-600 | 600-800 | 800-1100
Оценка соответсвия
Водоотвод | не обеспечен | не обеспечен | не обеспечен | не обеспечен | не обеспечен
Обочины | не соответст. НТД | не соответст. НТД | не соответст. НТД | не соответст. НТД | не соответст. НТД
Откосы земляного полотна | не соответст. НТД | не соответст. НТД | не соответст. НТД | не соответст. НТД | не соответст. НТД
Заключение: При визуальной оценке состояния земляного полотна и водоотвода выявлены отклонения.

## ровность
Таблица 3
Оценка продольной ровности IRI
Начало участка, км | Конец участка, км | Ровность по индексу IRI, м/км, не более (ГОСТ Р 50597-2017, табл. 5.1) | Полоса 1 | Полоса 1
|  |  | лево | право
0 | 0.1 | 7.5 | 21.42059 | 23.74313
0.1 | 0.2 | 7.5 | 11.6203 | 23.69775
0.2 | 0.3 | 7.5 | 21.89719 | 16.4643
0.3 | 0.4 | 7.5 | 17.72461 | 13.3593
0.4 | 0.5 | 7.5 | 14.70593 | 17.64999
0.5 | 0.6 | 7.5 | 11.32723 | 11.62566
0.6 | 0.7 | 7.5 | 18.88799 | 19.71909
0.7 | 0.8 | 7.5 | 11.47553 | 13.09684
0.8 | 0.9 | 7.5 | 13.64902 | 17.61591
0.9 | 1 | 7.5 | 14.41952 | 21.81955
1 | 1.1 | 7.5 | 18.60897 | 16.09103
Заключение: Продольная ровность не соответсвует ГОСТ Р 50597-2017 на 100%.

## Колейность
Таблица 4
Оценка поперечной ровность (колейности) дорожного покрытия
Местоположение, км | лево |  | право |  | Допустимое значение, мм
| Полоса 1 |  | Полоса 1
| Внутренняя, мм | Внешняя, мм | Внутренняя, мм | Внешняя, мм
0 | 31.44453 | 31.95916 | 24.69276 | 23.30476 | 30
0.1 | 22.00669 | 26.25409 | 22.60169 | 28.2567 | 30
0.2 | 22.6175 | 26.56185 | 31.11263 | 27.4981 | 30
0.3 | 30.03982 | 31.67066 | 22.14435 | 34.34514 | 30
0.4 | 20.27133 | 24.42943 | 29.88991 | 24.44747 | 30
0.5 | 20.37991 | 20.16596 | 30.47661 | 32.03994 | 30
0.6 | 21.89355 | 24.2432 | 32.53967 | 28.40831 | 30
0.7 | 30.14997 | 30.6876 | 23.62027 | 34.02621 | 30
0.8 | 26.17187 | 28.17625 | 30.49985 | 29.46278 | 30
0.9 | 26.58854 | 32.86009 | 33.37559 | 28.55011 | 30
1 | 31.8211 | 23.56012 | 30.38945 | 21.54284 | 30
1.1 | 32.49985 | 27.12087 | 29.76394 | 25.71622 | 30
Заключение: Автомобильная дорога по показателю поперечной ровности находится в ненормативном состоянии на 90% в нормативном состоянии 10% по ГОСТ Р 50597-2017.

## Ширина покрытия
Таблица 5
Результаты проверки качества покрытия по параметру "ширина слоя"
Км | Ширина проезжей части, м
0 | 4.929729
0.1 | 4.773011
0.2 | 4.771913
0.3 | 4.961971
0.4 | 4.976095
0.5 | 4.911583
0.6 | 4.714988
0.7 | 4.779388
0.8 | 4.971316
0.9 | 4.793747
1 | 4.801915
1.1 | 4.845771

## продольные уклоны
Таблица 6
Ведомость продольных уклонов
км | Продольные уклоны, ‰ | Продольные уклоны, ‰ | Продольные уклоны, ‰
|  | Продольные уклоны, ‰ | Продольные уклоны, ‰
1 | 2 | 5 | 6
0 | 2.862111 | -21 | -20
0.1 | 2.071236 | -19 | -19
0.2 | 2.980178
0.3 | 1.323798
0.4 | 3.882539
0.5 | 5.557277
0.6 | 4.531753
0.7 | 3.6568 | -24 | -21
0.8 | 3.169216 | -21 | -19
0.9 | 5.008751 | -16 | -20
1 | 0.5091238 | -20 | -23
1.1 | 0.5245612 | -21 | -19

## Уклоны рабоч (2)
Таблица 7
Результаты проверки качества по параметру "поперечные уклоны покрытия"
км | Поперечные уклоны, ‰.
| Лево | Право
1 | 2 | 3
0 | 17.49554 | 19.23364
0.1 | 13.58031 | 12.52147
0.2 | 23.04605 | 19.89278
0.3 | 24.17708 | 23.88394
0.4 | 16.89706 | 17.15839
0.5 | 15.16834 | 21.7392
0.6 | 18.85101 | 19.93045
0.7 | 16.79013 | 22.04632
0.8 | 24.43129 | 17.9899
0.9 | 15.09237 | 22.35231
1 | 12.95588 | 21.17981
1.1 | 21.32542 | 22.94332