## Состояние ДО
Таблица 1
Оценка состояния дорожных одежд и дорожных покрытий
Длина от начала дороги | Длина участка измерения | Бальная оценка в соответствии с ОДМ 218.4.039-2018. табл. 4.5 |  | Нормативная бальная оценка | Состояние проезжей части
|  | прямое направление | обратное направление |  | прямое направление | обратное направление
100 | 100 | 3.5828 | 3.5672 | 4 | ненорматив | ненорматив
200 | 100 | 3.6133 | 3.7106 | 4 | ненорматив | ненорматив
Заключение: Автомобильная дорога по наличию повреждений проезжей части находится в ненормативном состоянии 100%.

## состояние ЗП
Таблица 2
Оценка состояния земляного полотна и водоотвода.
Измеряемый параметр | Адрес участка, м
| 0-100 | 100-200
Оценка соответсвия
Водоотвод | не обеспечен | не обеспечен
Обочины | не соответст. НТД | не соответст. НТД
Откосы земляного полотна | не соответст. НТД | не соответст. НТД
Заключение: При визуальной оценке состояния земляного полотна и водоотвода выявлены отклонения.

## ровность
Таблица 3
Оценка продольной ровности IRI
Начало участка, км | Конец участка, км | Ровность по индексу IRI, м/км, не более (ГОСТ Р 50597-2017, табл. 5.1) | Полоса 1 | Полоса 1
|  |  | лево | право
0 | 0.1 | 7.5 | 22.9176 | 13.0304
0.1 | 0.2 | 7.5 | 15.424 | 19.5827
Заключение: Продольная ровность не соответсвует ГОСТ Р 50597-2017 на 100%.

## Колейность
Таблица 4
Оценка поперечной ровность (колейности) дорожного покрытия
Местоположение, км | лево |  | право |  | Допустимое значение, мм
| Полоса 1 |  | Полоса 1
| Внутренняя, мм | Внешняя, мм | Внутренняя, мм | Внешняя, мм
0 | 30.5658 | 33.8304 | 25.1992 | 30.9924 | 30
0.1 | 20.1514 | 24.6587 | 30.0075 | 27.8459 | 30
0.2 | 23.6701 | 34.136 | 21.3147 | 30.4376 | 30
Заключение: Автомобильная дорога по показателю поперечной ровности находится в ненормативном состоянии на 100% по ГОСТ Р 50597-2017.

## Ширина покрытия
Таблица 5
Результаты проверки качества покрытия по параметру "ширина слоя"
Км | Ширина проезжей части, м
0 | 2.9163
0.1 | 2.8387
0.2 | 2.8494

## продольные уклоны
Таблица 6
Ведомость продольных уклонов
км | Продольные уклоны, ‰ | Продольные уклоны, ‰ | Продольные уклоны, ‰
|  | Продольные уклоны, ‰ | Продольные уклоны, ‰
1 | 2 | 5 | 6
0 | 1.4762 | -21 | -20
0.1 | 1.5473 | -19 | -19
0.2 | 3.2342 | -24 | -21

## Уклоны рабоч (2)
Таблица 7
Результаты проверки качества по параметру "поперечные уклоны покрытия"
км | Поперечные уклоны, ‰.
| Лево | Право
1 | 2 | 3
0 | 15.6587 | 15.6843
0.1 | 21.0773 | 14.583
0.2 | 23.0079 | 12.4998